## Mischrezepte wasserbasierend
Wasserbeize |  | INK 10 - Colori Primari - Grundfarbtöne INK 11 | [5 empty] | INK 11 | [5 empty] | INK 12 - Mischfarbtöne | [5 empty] | INK 20 - Grundfarbton | [5 empty] | INK 23 - Mischfarbton | [5 empty] | INK 30 - Grundfarbtöne INK 40 | [11 empty] | INK 44 - Mischfarbtöne INK 47 | [11 empty] | INK 50 - Grundfarbton | [5 empty] | INK 55 - Mischfarbtöne | [5 empty] | INK 57 | [5 empty] | INK 60 - Grundfarbton | [5 empty] | INK 61 - Mischfarbtöne | [5 empty] | INK 65 | [5 empty] | INK66 | [5 empty] | INK67 | [5 empty] | INK 80 - Grundfarbton | [5 empty] | INK 81 - Mischfarbtöne | [5 empty] | INK 82 | [5 empty] | INK 83 | [5 empty] | INK 86 | [5 empty] | INK 88 | [5 empty] | INK 90 - Grundfarbtöne | [5 empty] | INKBUP
Farbtöne lt.Tintometric Klappkarte |  | INK10P40 | INK10P15 | INK10P5 | INK10P2 | INK10PB1005 | INK10PB1002 | INK11P40 | INK11P15 | INK11P5 | INK11P2 | INK11PB1005 | INK11PB1002 | INK12S40 | INK12S15 | INK12S5 | INK12S2 | INK12SB1005 | INK12SB1002 | INK20P40 | INK20P15 | INK20P5 | INK20P2 | INK20PB1005 | INK20BP1002 | INK23S40 | INK23S15 | INK23S5 | INK23S2 | INK23SB1005 | INK23SB1002 | INK30P40 | INK30P15 | INK30P5 | INK30P2 | INK30PB1005 | INK30PB1002 | INK40P40 | INK40P15 | INK40P5 | INK40P2 | INK40PB1005 | INK40PB1002 | INK44S40 | INK44S15 | INK44S5 | INK44S2 | INK44SB1005 | INK44SB1002 | INK47S40 | INK47S15 | INK47S5 | INK47S2 | INK47SB1005 | INK47SB1002 | INK50P40 | INK50P15 | INK50P5 | INK50P2 | INK50PB1005 | INK50PB1002 | INK55S40 | INK55S15 | INK55S5 | INK55S2 | INK55SB1005 | INK55SB1002 | INK57S40 | INK57S15 | INK57S5 | INK57S2 | INK57SB1005 | INK57SB1002 | INK60P40 | INK60P15 | INK60P5 | INK60P2 | INK60PB1005 | INK60PB1002 | INK61S40 | INK61S15 | INK61S5 | INK61S2 | INK61B1005 | INK61B1002 | INK65S40 | INK65S15 | INK65S5 | INK65S2 | INK65B1005 | INK65B1002 | INK66S40 | INK66S15 | INK66S5 | INK66S2 | INK66B1005 | INK66B1002 | INK67S40 | INK67S15 | INK67S5 | INK67S2 | INK67B1005 | INK67B1002 | INK80P40 | INK80P15 | INK80P5 | INK80P2 | INK80PB1005 | INK80PB1002 | INK81S40 | INK81S15 | INK81S5 | INK81S2 | INK81B1005 | INK81B1002 | INK82S40 | INK82S15 | INK82S5 | INK82S2 | INK82B1005 | INK82B1002 | INK83S40 | INK83S15 | INK83S5 | INK83S2 | INK83B1005 | INK83B1002 | INK86S40 | INK86S15 | INK86S5 | INK86S2 | INK86B1005 | INK86B1002 | INK88S40 | INK88S15 | INK88S5 | INK88S2 | INK88B1005 | INK88B1002 | INK90P40 | INK90P15 | INK90P5 | INK90P2 | INK90PB1005 | INK90PB1002 | INKBP40 | INKBP30 | INKBP20 | INKBP15 | INKBP10 | INKBP5
INK10P | Gelb - Lemon Yellow | 40 | 15 | 5 | 2 | 0.5 | 0.2
INK11P | Chromgelb - Chrome Yellow | [6 empty] | 40 | 15 | 5 | 2 | 0.5 | 0.2 | 38 | 14.25 | 4.75 | 1.9 | 0.475 | 0.19 | [6 empty] | 18 | 6.75 | 2.25 | 0.9 | 0.225 | 0.09 | [48 empty] | 24 | 9 | 3 | 1.2 | 0.3 | 0.12 | 8 | 3 | 1 | 0.4 | 0.1 | 0.04 | [6 empty] | 14 | 5.25 | 1.75 | 0.7 | 0.175 | 0.07 | [6 empty] | 34 | 12.75 | 4.25 | 1.7 | 0.425 | 0.17 | 16 | 6 | 2 | 0.8 | 0.2 | 0.08 | [6 empty] | 14 | 5.25 | 1.75 | 0.7 | 0.175 | 0.07 | 20 | 7.5 | 2.5 | 1 | 0.25 | 0.1
INK20P | Orange | [18 empty] | 40 | 15 | 5 | 2 | 0.5 | 0.2 | [96 empty] | 24 | 9 | 3 | 1.2 | 0.3 | 0.12
INK30P | Rot - Red - Rouge | [24 empty] | 16 | 6 | 2 | 0.8 | 0.2 | 0.08 | 40 | 15 | 5 | 2 | 0.5 | 0.2 | [6 empty] | 26 | 9.75 | 3.25 | 1.3 | 0.325 | 0.13 | 14 | 5.25 | 1.75 | 0.7 | 0.175 | 0.07 | [60 empty] | 12 | 4.5 | 1.5 | 0.6 | 0.15 | 0.06 | [12 empty] | 6 | 2.25 | 0.75 | 0.3 | 0.075 | 0.03
INK40P | Magenta - | [36 empty] | 40 | 15 | 5 | 2 | 0.5 | 0.2
INK50P | Blau - Blue - Bleu | [24 empty] | 6 | 2.25 | 0.75 | 0.3 | 0.075 | 0.03 | [24 empty] | 40 | 15 | 5 | 2 | 0.5 | 0.2 | 32 | 12 | 4 | 1.6 | 0.4 | 0.16 | 26 | 9.75 | 3.25 | 1.3 | 0.325 | 0.13 | [6 empty] | 16 | 6 | 2 | 0.8 | 0.2 | 0.08 | 32 | 12 | 4 | 1.6 | 0.4 | 0.16 | [24 empty] | 12 | 4.5 | 1.5 | 0.6 | 0.15 | 0.06 | [12 empty] | 14 | 5.25 | 1.75 | 0.7 | 0.175 | 0.07
INK60P | Grün - Green - Verde | [72 empty] | 40 | 15 | 5 | 2 | 0.5 | 0.2 | [12 empty] | 26 | 9.75 | 3.25 | 1.3 | 0.325 | 0.13
INK80P | Braun - Brown - Brun | [12 empty] | 2 | 0.75 | 0.25 | 0.1 | 0.025 | 0.01 | [42 empty] | 8 | 3 | 1 | 0.4 | 0.1 | 0.04 | 14 | 5.25 | 1.75 | 0.7 | 0.175 | 0.07 | [18 empty] | 14 | 5.25 | 1.75 | 0.7 | 0.175 | 0.07 | [6 empty] | 40 | 15 | 5 | 2 | 0.5 | 0.2 | 6 | 2.25 | 0.75 | 0.3 | 0.075 | 0.03 | [6 empty] | 16 | 6 | 2 | 0.8 | 0.2 | 0.08 | 26 | 9.75 | 3.25 | 1.3 | 0.325 | 0.13
INK90P | Schwarz - Black - Noir | [42 empty] | 14 | 5.25 | 1.75 | 0.7 | 0.175 | 0.07 | 26 | 9.75 | 3.25 | 1.3 | 0.325 | 0.13 | [42 empty] | 26 | 9.75 | 3.25 | 1.3 | 0.325 | 0.13 | [36 empty] | 40 | 15 | 5 | 2 | 0.5 | 0.2
INKBP | Weiß -White (SB)
INKBUP | Weiß - White (WB) |  |  |  |  | 10 | 10 |  |  |  |  | 10 | 10 |  |  |  |  | 10 | 10 |  |  |  |  | 10 | 10 |  |  |  |  | 10 | 10 |  |  |  |  | 10 | 10 |  |  |  |  | 10 | 10 |  |  |  |  | 10 | 10 |  |  |  |  | 10 | 10 |  |  |  |  | 10 | 10 |  |  |  |  | 10 | 10 |  |  |  |  | 10 | 10 |  |  |  |  | 10 | 10 |  |  |  |  | 10 | 10 |  |  |  |  | 10 | 10 |  |  |  |  | 10 | 10 |  |  |  |  | 10 | 10 |  |  |  |  | 10 | 10 |  |  |  |  | 10 | 10 |  |  |  |  | 10 | 10 |  |  |  |  | 10 | 10 |  |  |  |  | 10 | 10 |  |  |  |  | 10 | 10 |  |  |  |  | 10 | 10 | 40 | 30 | 20 | 15 | 10 | 5
ES4001 | WB-Beizenbinder | 20 | 20 | 20 | 20 | 20 | 20 | 20 | 20 | 20 | 20 | 20 | 20 | 20 | 20 | 20 | 20 | 20 | 20 | 20 | 20 | 20 | 20 | 20 | 20 | 20 | 20 | 20 | 20 | 20 | 20 | 20 | 20 | 20 | 20 | 20 | 20 | 20 | 20 | 20 | 20 | 20 | 20 | 20 | 20 | 20 | 20 | 20 | 20 | 20 | 20 | 20 | 20 | 20 | 20 | 20 | 20 | 20 | 20 | 20 | 20 | 20 | 20 | 20 | 20 | 20 | 20 | 20 | 20 | 20 | 20 | 20 | 20 | 20 | 20 | 20 | 20 | 20 | 20 | 20 | 20 | 20 | 20 | 20 | 20 | 20 | 20 | 20 | 20 | 20 | 20 | 20 | 20 | 20 | 20 | 20 | 20 | 20 | 20 | 20 | 20 | 20 | 20 | 20 | 20 | 20 | 20 | 20 | 20 | 20 | 20 | 20 | 20 | 20 | 20 | 20 | 20 | 20 | 20 | 20 | 20 | 20 | 20 | 20 | 20 | 20 | 20 | 20 | 20 | 20 | 20 | 20 | 20 | 20 | 20 | 20 | 20 | 20 | 20 | 20 | 20 | 20 | 20 | 20 | 20 | 20 | 20 | 20 | 20 | 20 | 20
XT4072 | langsame Verdünnung ≤10%
S0014 | demineral.Wasser | 40 | 65 | 75 | 78 | 69.5 | 69.8 | 40 | 65 | 75 | 78 | 69.5 | 69.8 | 40 | 65 | 75 | 78 | 69.5 | 69.8 | 40 | 65 | 75 | 78 | 69.5 | 69.8 | 40 | 65 | 75 | 78 | 69.5 | 69.8 | 40 | 65 | 75 | 78 | 69.5 | 69.8 | 40 | 65 | 75 | 78 | 69.5 | 69.8 | 40 | 65 | 75 | 78 | 69.5 | 69.8 | 40 | 65 | 75 | 78 | 69.5 | 69.8 | 40 | 65 | 75 | 78 | 69.5 | 69.8 | 40 | 65 | 75 | 78 | 69.5 | 69.8 | 40 | 65 | 75 | 78 | 69.5 | 69.8 | 40 | 65 | 75 | 78 | 69.5 | 69.8 | 40 | 65 | 75 | 78 | 69.5 | 69.8 | 40 | 65 | 75 | 78 | 69.5 | 69.8 | 40 | 65 | 75 | 78 | 69.5 | 69.8 | 40 | 65 | 75 | 78 | 69.5 | 69.8 | 40 | 65 | 75 | 78 | 69.5 | 69.8 | 40 | 65 | 75 | 78 | 69.5 | 69.8 | 40 | 65 | 75 | 78 | 69.5 | 69.8 | 40 | 65 | 75 | 78 | 69.5 | 69.8 | 40 | 65 | 75 | 78 | 69.5 | 69.8 | 40 | 65 | 75 | 78 | 69.5 | 69.8 | 40 | 65 | 75 | 78 | 69.5 | 69.8 | 40 | 50 | 60 | 75 | 70 | 75
|  | 100 | 100 | 100 | 100 | 100 | 100 | 100 | 100 | 100 | 100 | 100 | 100 | 100 | 100 | 100 | 100 | 100 | 100 | 100 | 100 | 100 | 100 | 100 | 100 | 100 | 100 | 100 | 100 | 100 | 100 | 100 | 100 | 100 | 100 | 100 | 100 | 100 | 100 | 100 | 100 | 100 | 100 | 100 | 100 | 100 | 100 | 100 | 100 | 100 | 100 | 100 | 100 | 100 | 100 | 100 | 100 | 100 | 100 | 100 | 100 | 100 | 100 | 100 | 100 | 100 | 100 | 100 | 100 | 100 | 100 | 100 | 100 | 100 | 100 | 100 | 100 | 100 | 100 | 100 | 100 | 100 | 100 | 100 | 100 | 100 | 100 | 100 | 100 | 100 | 100 | 100 | 100 | 100 | 100 | 100 | 100 | 100 | 100 | 100 | 100 | 100 | 100 | 100 | 100 | 100 | 100 | 100 | 100 | 100 | 100 | 100 | 100 | 100 | 100 | 100 | 100 | 100 | 100 | 100 | 100 | 100 | 100 | 100 | 100 | 100 | 100 | 100 | 100 | 100 | 100 | 100 | 100 | 100 | 100 | 100 | 100 | 100 | 100 | 100 | 100 | 100 | 100 | 100 | 100 | 100 | 100 | 100 | 110 | 100 | 100
Hinweis: Die nachfolgenden Angaben dienen lediglich als Empfehlung und stellen keine exakte Anleitung dar. Je nach Holzuntergrund kann die Farbwirkung leicht variieren.
Note on A15: Jan-Christoph Steer: Bei gewünschter Porenbetonung und/oder größeren Flächen Verdünnung zugeben, der Anteil wird automatisch vom Wasser-Anteil abgezogen

## Mischrezepte lösemittelbasis
Lösemittel-Beize |  | INK 10 - Colori Primari - Grundfarbtöne INK 11 | [5 empty] | INK 11 | [5 empty] | INK 12 - Mischfarbtöne | [5 empty] | INK 20 - Grundfarbton | [5 empty] | INK 23 - Mischfarbton | [5 empty] | INK 30 - Grundfarbtöne INK 40 | [11 empty] | INK 44 - Mischfarbtöne INK 47 | [11 empty] | INK 50 - Grundfarbton | [5 empty] | INK 55 - Mischfarbtöne | [5 empty] | INK 57 | [5 empty] | INK 60 - Grundfarbton | [5 empty] | INK 61 - Mischfarbtöne | [5 empty] | INK 65 | [5 empty] | INK66 | [5 empty] | INK67 | [5 empty] | INK 80 - Grundfarbton | [5 empty] | INK 81 - Mischfarbtöne | [5 empty] | INK 82 | [5 empty] | INK 83 | [5 empty] | INK 86 | [5 empty] | INK 88 | [5 empty] | INK 90 - Grundfarbtöne | [5 empty] | INKBUP
Farbtöne lt.Tintometric Klappkarte |  | INK10P40 | INK10P15 | INK10P5 | INK10P2 | INK10PB1005 | INK10PB1002 | INK11P40 | INK11P15 | INK11P5 | INK11P2 | INK11PB1005 | INK11PB1002 | INK12S40 | INK12S15 | INK12S5 | INK12S2 | INK12SB1005 | INK12SB1002 | INK20P40 | INK20P15 | INK20P5 | INK20P2 | INK20PB1005 | INK20BP1002 | INK23S40 | INK23S15 | INK23S5 | INK23S2 | INK23SB1005 | INK23SB1002 | INK30P40 | INK30P15 | INK30P5 | INK30P2 | INK30PB1005 | INK30PB1002 | INK40P40 | INK40P15 | INK40P5 | INK40P2 | INK40PB1005 | INK40PB1002 | INK44S40 | INK44S15 | INK44S5 | INK44S2 | INK44SB1005 | INK44SB1002 | INK47S40 | INK47S15 | INK47S5 | INK47S2 | INK47SB1005 | INK47SB1002 | INK50P40 | INK50P15 | INK50P5 | INK50P2 | INK50PB1005 | INK50PB1002 | INK55S40 | INK55S15 | INK55S5 | INK55S2 | INK55SB1005 | INK55SB1002 | INK57S40 | INK57S15 | INK57S5 | INK57S2 | INK57SB1005 | INK57SB1002 | INK60P40 | INK60P15 | INK60P5 | INK60P2 | INK60PB1005 | INK60PB1002 | INK61S40 | INK61S15 | INK61S5 | INK61S2 | INK61B1005 | INK61B1002 | INK65S40 | INK65S15 | INK65S5 | INK65S2 | INK65B1005 | INK65B1002 | INK66S40 | INK66S15 | INK66S5 | INK66S2 | INK66B1005 | INK66B1002 | INK67S40 | INK67S15 | INK67S5 | INK67S2 | INK67B1005 | INK67B1002 | INK80P40 | INK80P15 | INK80P5 | INK80P2 | INK80PB1005 | INK80PB1002 | INK81S40 | INK81S15 | INK81S5 | INK81S2 | INK81B1005 | INK81B1002 | INK82S40 | INK82S15 | INK82S5 | INK82S2 | INK82B1005 | INK82B1002 | INK83S40 | INK83S15 | INK83S5 | INK83S2 | INK83B1005 | INK83B1002 | INK86S40 | INK86S15 | INK86S5 | INK86S2 | INK86B1005 | INK86B1002 | INK88S40 | INK88S15 | INK88S5 | INK88S2 | INK88B1005 | INK88B1002 | INK90P40 | INK90P15 | INK90P5 | INK90P2 | INK90PB1005 | INK90PB1002 | INKBP40 | INKBP30 | INKBP20 | INKBP15 | INKBP10 | INKBP5
INK10P | Gelb - Lemon Yellow | 40 | 15 | 5 | 2 | 0.5 | 0.2
INK11P | Chromgelb - Chrome Yellow | [6 empty] | 40 | 15 | 5 | 2 | 0.5 | 0.2 | 38 | 14.25 | 4.75 | 1.9 | 0.475 | 0.19 | [6 empty] | 18 | 6.75 | 2.25 | 0.9 | 0.225 | 0.09 | [48 empty] | 24 | 9 | 3 | 1.2 | 0.3 | 0.12 | 8 | 3 | 1 | 0.4 | 0.1 | 0.04 | [6 empty] | 14 | 5.25 | 1.75 | 0.7 | 0.175 | 0.07 | [6 empty] | 34 | 12.75 | 4.25 | 1.7 | 0.425 | 0.17 | 16 | 6 | 2 | 0.8 | 0.2 | 0.08 | [6 empty] | 14 | 5.25 | 1.75 | 0.7 | 0.175 | 0.07 | 20 | 7.5 | 2.5 | 1 | 0.25 | 0.1
INK20P | Orange | [18 empty] | 40 | 15 | 5 | 2 | 0.5 | 0.2 | [96 empty] | 24 | 9 | 3 | 1.2 | 0.3 | 0.12
INK30P | Rot - Red - Rouge | [24 empty] | 16 | 6 | 2 | 0.8 | 0.2 | 0.08 | 40 | 15 | 5 | 2 | 0.5 | 0.2 | [6 empty] | 26 | 9.75 | 3.25 | 1.3 | 0.325 | 0.13 | 14 | 5.25 | 1.75 | 0.7 | 0.175 | 0.07 | [60 empty] | 12 | 4.5 | 1.5 | 0.6 | 0.15 | 0.06 | [12 empty] | 6 | 2.25 | 0.75 | 0.3 | 0.075 | 0.03
INK40P | Magenta - | [36 empty] | 40 | 15 | 5 | 2 | 0.5 | 0.2
INK50P | Blau - Blue - Bleu | [24 empty] | 6 | 2.25 | 0.75 | 0.3 | 0.075 | 0.03 | [24 empty] | 40 | 15 | 5 | 2 | 0.5 | 0.2 | 32 | 12 | 4 | 1.6 | 0.4 | 0.16 | 26 | 9.75 | 3.25 | 1.3 | 0.325 | 0.13 | [6 empty] | 16 | 6 | 2 | 0.8 | 0.2 | 0.08 | 32 | 12 | 4 | 1.6 | 0.4 | 0.16 | [24 empty] | 12 | 4.5 | 1.5 | 0.6 | 0.15 | 0.06 | [12 empty] | 14 | 5.25 | 1.75 | 0.7 | 0.175 | 0.07
INK60P | Grün - Green - Verde | [72 empty] | 40 | 15 | 5 | 2 | 0.5 | 0.2 | [12 empty] | 26 | 9.75 | 3.25 | 1.3 | 0.325 | 0.13
INK80P | Braun - Brown - Brun | [12 empty] | 2 | 0.75 | 0.25 | 0.1 | 0.025 | 0.01 | [42 empty] | 8 | 3 | 1 | 0.4 | 0.1 | 0.04 | 14 | 5.25 | 1.75 | 0.7 | 0.175 | 0.07 | [18 empty] | 14 | 5.25 | 1.75 | 0.7 | 0.175 | 0.07 | [6 empty] | 40 | 15 | 5 | 2 | 0.5 | 0.2 | 6 | 2.25 | 0.75 | 0.3 | 0.075 | 0.03 | [6 empty] | 16 | 6 | 2 | 0.8 | 0.2 | 0.08 | 26 | 9.75 | 3.25 | 1.3 | 0.325 | 0.13
INK90P | Schwarz - Black - Noir | [42 empty] | 14 | 5.25 | 1.75 | 0.7 | 0.175 | 0.07 | 26 | 9.75 | 3.25 | 1.3 | 0.325 | 0.13 | [42 empty] | 26 | 9.75 | 3.25 | 1.3 | 0.325 | 0.13 | [36 empty] | 40 | 15 | 5 | 2 | 0.5 | 0.2
INKBP | Weiß - White (SB) |  |  |  |  | 10 | 10 |  |  |  |  | 10 | 10 |  |  |  |  | 10 | 10 |  |  |  |  | 10 | 10 |  |  |  |  | 10 | 10 |  |  |  |  | 10 | 10 |  |  |  |  | 10 | 10 |  |  |  |  | 10 | 10 |  |  |  |  | 10 | 10 |  |  |  |  | 10 | 10 |  |  |  |  | 10 | 10 |  |  |  |  | 10 | 10 |  |  |  |  | 10 | 10 |  |  |  |  | 10 | 10 |  |  |  |  | 10 | 10 |  |  |  |  | 10 | 10 |  |  |  |  | 10 | 10 |  |  |  |  | 10 | 10 |  |  |  |  | 10 | 10 |  |  |  |  | 10 | 10 |  |  |  |  | 10 | 10 |  |  |  |  | 10 | 10 |  |  |  |  | 10 | 10 |  |  |  |  | 10 | 10 | 40 | 30 | 20 | 15 | 10 | 5
AS4001 | SB-Beizenbinder | 20 | 20 | 20 | 20 | 20 | 20 | 20 | 20 | 20 | 20 | 20 | 20 | 20 | 20 | 20 | 20 | 20 | 20 | 20 | 20 | 20 | 20 | 20 | 20 | 20 | 20 | 20 | 20 | 20 | 20 | 20 | 20 | 20 | 20 | 20 | 20 | 20 | 20 | 20 | 20 | 20 | 20 | 20 | 20 | 20 | 20 | 20 | 20 | 20 | 20 | 20 | 20 | 20 | 20 | 20 | 20 | 20 | 20 | 20 | 20 | 20 | 20 | 20 | 20 | 20 | 20 | 20 | 20 | 20 | 20 | 20 | 20 | 20 | 20 | 20 | 20 | 20 | 20 | 20 | 20 | 20 | 20 | 20 | 20 | 20 | 20 | 20 | 20 | 20 | 20 | 20 | 20 | 20 | 20 | 20 | 20 | 20 | 20 | 20 | 20 | 20 | 20 | 20 | 20 | 20 | 20 | 20 | 20 | 20 | 20 | 20 | 20 | 20 | 20 | 20 | 20 | 20 | 20 | 20 | 20 | 20 | 20 | 20 | 20 | 20 | 20 | 20 | 20 | 20 | 20 | 20 | 20 | 20 | 20 | 20 | 20 | 20 | 20 | 20 | 20 | 20 | 20 | 20 | 20 | 20 | 20 | 20 | 20 | 20 | 20
XT4074 | langsame Verdünnung
XT4000 | mittlere Verdünnung | 40 | 65 | 75 | 78 | 69.5 | 69.8 | 40 | 65 | 75 | 78 | 69.5 | 69.8 | 40 | 65 | 75 | 78 | 69.5 | 69.8 | 40 | 65 | 75 | 78 | 69.5 | 69.8 | 40 | 65 | 75 | 78 | 69.5 | 69.8 | 40 | 65 | 75 | 78 | 69.5 | 69.8 | 40 | 65 | 75 | 78 | 69.5 | 69.8 | 40 | 65 | 75 | 78 | 69.5 | 69.8 | 40 | 65 | 75 | 78 | 69.5 | 69.8 | 40 | 65 | 75 | 78 | 69.5 | 69.8 | 40 | 65 | 75 | 78 | 69.5 | 69.8 | 40 | 65 | 75 | 78 | 69.5 | 69.8 | 40 | 65 | 75 | 78 | 69.5 | 69.8 | 40 | 65 | 75 | 78 | 69.5 | 69.8 | 40 | 65 | 75 | 78 | 69.5 | 69.8 | 40 | 65 | 75 | 78 | 69.5 | 69.8 | 40 | 65 | 75 | 78 | 69.5 | 69.8 | 40 | 65 | 75 | 78 | 69.5 | 69.8 | 40 | 65 | 75 | 78 | 69.5 | 69.8 | 40 | 65 | 75 | 78 | 69.5 | 69.8 | 40 | 65 | 75 | 78 | 69.5 | 69.8 | 40 | 65 | 75 | 78 | 69.5 | 69.8 | 40 | 65 | 75 | 78 | 69.5 | 69.8 | 40 | 65 | 75 | 78 | 69.5 | 69.8 | 40 | 50 | 60 | 65 | 70 | 75
|  | 100 | 100 | 100 | 100 | 100 | 100 | 100 | 100 | 100 | 100 | 100 | 100 | 100 | 100 | 100 | 100 | 100 | 100 | 100 | 100 | 100 | 100 | 100 | 100 | 100 | 100 | 100 | 100 | 100 | 100 | 100 | 100 | 100 | 100 | 100 | 100 | 100 | 100 | 100 | 100 | 100 | 100 | 100 | 100 | 100 | 100 | 100 | 100 | 100 | 100 | 100 | 100 | 100 | 100 | 100 | 100 | 100 | 100 | 100 | 100 | 100 | 100 | 100 | 100 | 100 | 100 | 100 | 100 | 100 | 100 | 100 | 100 | 100 | 100 | 100 | 100 | 100 | 100 | 100 | 100 | 100 | 100 | 100 | 100 | 100 | 100 | 100 | 100 | 100 | 100 | 100 | 100 | 100 | 100 | 100 | 100 | 100 | 100 | 100 | 100 | 100 | 100 | 100 | 100 | 100 | 100 | 100 | 100 | 100 | 100 | 100 | 100 | 100 | 100 | 100 | 100 | 100 | 100 | 100 | 100 | 100 | 100 | 100 | 100 | 100 | 100 | 100 | 100 | 100 | 100 | 100 | 100 | 100 | 100 | 100 | 100 | 100 | 100 | 100 | 100 | 100 | 100 | 100 | 100 | 100 | 100 | 100 | 100 | 100 | 100
Hinweis: Die nachfolgenden Angaben dienen lediglich als Empfehlung und stellen keine exakte Anleitung dar. Je nach Holzuntergrund kann die Farbwirkung leicht variieren.
Note on A13: Andere Binder einfach ersetzen: NS4001 - spritzen&wischen NS4002 - Patina NS4003 - Wischbeizen NS4004 - spritzen&wischen-gute Porenzeichnung
Note on A14: Bei goßen Flächen und/oder mehr gewünschter Porenbetonung langsame Verdünnung nehmen, einfach eintragen, der Wert wird von der mittleren Verdünnung abgezogen

## INK (hidden)
Item Number | Descriptions | Price per Confection size
| Concentrated Stains | 1 Lt. | 5 Lt. | 20 Lt.
INK10P | Lemon Yellow | 21.44 | 20.44 | 19.44
INK11P | Chrome Yellow | 21.44 | 20.44 | 19.44
INK20P | Orange | 21.44 | 20.44 | 19.44
INK30P | Red | 21.44 | 20.44 | 19.44
INK40P | Magenta | 21.44 | 20.44 | 19.44
INK50P | Blue | 27.65 | 26.65 | 25.65
INK60P | Green | 23 | 22 | 21
INK80P | Brown | 19.37 | 18.37 | 17.37
INK90P | Black | 19.37 | 18.37 | 17.37
INKBP | White | 21.44 | 20.44 | 19.44
INKBUP | White Universal | 21.44 | 20.44 | 19.44
218.03

## VEHICLES (hidden)
Item Number | Descriptions | Price per Confection size
| Vehicles x Spray Appl. | 1 Lt. | 5 Lt. | 25 Lt.
VE243 | SB Uniforming | 12.25 | 11.25 | 10.25
VEA202 | WB Uniforming | 13.73 | 12.73 | 11.73
BXTP | SB for Pastel Shades | 12.08 | 11.08 | 10.08
VE204 | SB for Patinas | 8.83 | 7.83 | 6.83
VEA207 | WB for Patinas | 8.35 | 7.35 | 6.35
VE290 | SB for Metallic Patinas | 11.88 | 10.88 | 9.88
Item Number | Descriptions | Price per Confection size
| Vehicles x Wiping Appl. | 1 Lt. | 5 Lt. | 25 Lt.
VE259 | SB for Glaze | 12.66 | 11.66 | 10.66
BXGLW | WB for Glaze | 8.32 | 7.32 | 6.32
VE287 | SB for Pastel Shades | 10.7 | 9.7 | 8.7

## THINNERS (hidden)
Item Number | Descriptions | Price per Confection size
| SB Thinners | 1 Lt. | 5 Lt. | 25 Lt.
D1016 | Rapid 5' at 20° | 4.36 | 3.36 | 2.36
D2000 | Medium 10-15' at 20° | 5.46 | 4.46 | 3.46
D1014 | Medium 30-40' at 20° | 7.26 | 6.26 | 5.26
D1030 | Slow 45-60' at 20° | 5.86 | 4.86 | 3.86
D1074 | Very Slow 6-12 h at 20° | 9.06 | 8.06 | 7.06
D1024 | Very Slow 6-12 h at 20° | 8.06 | 7.06 | 6.06
Item Number | Descriptions | Price per Confection size
| WB Thinners | 1 Lt. | 5 Lt. | 25 Lt.
ACQUAD | Very Slow 24 h at 20° | 2.88 | 1.88 | 0.88
D1072 | Very Slow 24 h at 20° | 8.96 | 7.96 | 6.96
H₂O | entmineralisiertes Wasser | 2 | 2 | 2