## Rezeptrechner INK
Hier das ermittelte Rezept einkopieren-es wird auf 100 hoch/runtergerechnet
INK10P Zitronengelb - Lemon Yellow | 2 | 2.114165
INK11P Chromgelb - Chrome Yellow |  | 0
INK20P Orange |  | 0
INK30P Rot - Red | 1 | 1.057082
INK40P Magenta | 0.6 | 0.6342495
INK50P Blau - Blue | 1 | 1.057082
INK60P Grün - Green |  | 0
INK80P Braun - Brown |  | 0
INK90P Schwarz - Black | 90 | 95.13742
INKBP Weiß - White - lösemittelbasierend |  | 0
INKBUP Weiß - White - wasserbasierend |  | 0
XT4000 (D2000) - medium thinner |  | 0
XT4074 (D1074) - very slow thinner |  | 0
XT4072 (D1072) - very slow thinner (WB) |  | 0
ES4001 (VEA202)- WB-Binder for Stains |  | 0
AS4001 (VE243) - SB Binder for Stains |  | 0
S0014 demineral.Wasser |  | 0
| 94.6 | 100